## Tabelle1
Proben-nummer | Material | Höhe | Position | Kraft | Temp. | Werkzeug-einbau
1 | X20CrMoV12-1 | 40 | schräg | 880 | 850 | korrekt
2 | 16MnCr5 | 40 | schräg | 880 | 850 | korrekt
3 | 16MnCr5 | 38 | schräg | 880 | 850 | korrekt
4 | 16MnCr5 | 40 | rechts | 880 | 850 | korrekt
5 | 16MnCr5 | 40 | mittig | 880 | 850 | korrekt
6 | 16MnCr5 | 42 | rechts | 880 | 850 | korrekt
7 | C45 | 42 | schräg | 880 | 850 | korrekt
8 | C45 | 42 | mittig | 880 | 850 | korrekt
9 | 16MnCr5 | 38 | mittig | 880 | 850 | korrekt
10 | C45 | 42 | rechts | 880 | 850 | korrekt
11 | C45 | 40 | mittig | 880 | 850 | korrekt
12 | C45 | 40 | schräg | 880 | 850 | korrekt
13 | 16MnCr5 | 42 | mittig | 880 | 850 | korrekt
14 | X20CrMoV12-1 | 38 | rechts | 880 | 850 | korrekt
15 | X20CrMoV12-1 | 42 | rechts | 880 | 850 | korrekt
16 | X20CrMoV12-1 | 42 | mittig | 880 | 850 | korrekt
17 | C45 | 38 | schräg | 880 | 850 | korrekt
18 | X20CrMoV12-1 | 38 | schräg | 880 | 850 | korrekt
19 | X20CrMoV12-1 | 38 | mittig | 880 | 850 | korrekt
20 | C45 | 38 | mittig | 880 | 850 | korrekt
21 | 16MnCr5 | 38 | rechts | 880 | 850 | korrekt
22 | X20CrMoV12-1 | 40 | rechts | 880 | 850 | korrekt
23 | 16MnCr5 | 42 | schräg | 880 | 850 | korrekt
24 | X20CrMoV12-1 | 42 | schräg | 880 | 850 | korrekt
25 | C45 | 38 | rechts | 880 | 850 | korrekt
26 | C45 | 40 | rechts | 880 | 850 | korrekt
27 | X20CrMoV12-1 | 40 | mittig | 880 | 850 | korrekt
28 | X20CrMoV12-1 | 38 | mittig | 1210 | 850 | korrekt
29 | C45 | 40 | mittig | 1210 | 850 | korrekt
30 | 16MnCr5 | 42 | mittig | 1210 | 850 | korrekt
31 | X20CrMoV12-1 | 40 | schräg | 1210 | 850 | korrekt
32 | C45 | 42 | schräg | 1210 | 850 | korrekt
33 | C45 | 40 | schräg | 1210 | 850 | korrekt
34 | 16MnCr5 | 40 | mittig | 1210 | 850 | korrekt
35 | C45 | 42 | rechts | 1210 | 850 | korrekt
36 | C45 | 42 | mittig | 1210 | 850 | korrekt
37 | 16MnCr5 | 38 | rechts | 1210 | 850 | korrekt
38 | 16MnCr5 | 40 | rechts | 1210 | 850 | korrekt
39 | 16MnCr5 | 42 | schräg | 1210 | 850 | korrekt
40 | X20CrMoV12-1 | 40 | rechts | 1210 | 850 | korrekt
41 | 16MnCr5 | 42 | rechts | 1210 | 850 | korrekt
42 | C45 | 38 | rechts | 1210 | 850 | korrekt
43 | C45 | 38 | schräg | 1210 | 850 | korrekt
44 | X20CrMoV12-1 | 38 | rechts | 1210 | 850 | korrekt
45 | X20CrMoV12-1 | 38 | schräg | 1210 | 850 | korrekt
46 | X20CrMoV12-1 | 40 | mittig | 1210 | 850 | korrekt
47 | 16MnCr5 | 38 | schräg | 1210 | 850 | korrekt
48 | C45 | 40 | rechts | 1210 | 850 | korrekt
49 | 16MnCr5 | 40 | schräg | 1210 | 850 | korrekt
50 | X20CrMoV12-1 | 42 | schräg | 1210 | 850 | korrekt
51 | X20CrMoV12-1 | 42 | mittig | 1210 | 850 | korrekt
52 | C45 | 38 | mittig | 1210 | 850 | korrekt
53 | 16MnCr5 | 38 | mittig | 1210 | 850 | korrekt
54 | X20CrMoV12-1 | 42 | rechts | 1210 | 850 | korrekt
55 | 16MnCr5 | 40 | rechts | 880 | 1200 | korrekt
56 | C45 | 40 | mittig | 880 | 1200 | korrekt
57 | 16MnCr5 | 40 | schräg | 880 | 1200 | korrekt
58 | X20CrMoV12-1 | 42 | mittig | 880 | 1200 | korrekt
59 | X20CrMoV12-1 | 38 | rechts | 880 | 1200 | korrekt
60 | X20CrMoV12-1 | 38 | mittig | 880 | 1200 | korrekt
61 | 16MnCr5 | 42 | mittig | 880 | 1200 | korrekt
62 | C45 | 42 | mittig | 880 | 1200 | korrekt
63 | C45 | 38 | mittig | 880 | 1200 | korrekt
64 | C45 | 38 | rechts | 880 | 1200 | korrekt
65 | X20CrMoV12-1 | 38 | schräg | 880 | 1200 | korrekt
66 | C45 | 42 | schräg | 880 | 1200 | korrekt
67 | 16MnCr5 | 42 | schräg | 880 | 1200 | korrekt
68 | 16MnCr5 | 42 | rechts | 880 | 1200 | korrekt
69 | 16MnCr5 | 38 | rechts | 880 | 1200 | korrekt
70 | X20CrMoV12-1 | 40 | rechts | 880 | 1200 | korrekt
71 | X20CrMoV12-1 | 40 | schräg | 880 | 1200 | korrekt
72 | C45 | 38 | schräg | 880 | 1200 | korrekt
73 | 16MnCr5 | 38 | schräg | 880 | 1200 | korrekt
74 | X20CrMoV12-1 | 42 | rechts | 880 | 1200 | korrekt
75 | X20CrMoV12-1 | 40 | mittig | 880 | 1200 | korrekt
76 | 16MnCr5 | 40 | mittig | 880 | 1200 | korrekt
77 | C45 | 40 | rechts | 880 | 1200 | korrekt
78 | 16MnCr5 | 38 | mittig | 880 | 1200 | korrekt
79 | C45 | 40 | schräg | 880 | 1200 | korrekt
80 | C45 | 42 | rechts | 880 | 1200 | korrekt
81 | X20CrMoV12-1 | 42 | schräg | 880 | 1200 | korrekt
82 | X20CrMoV12-1 | 40 | mittig | 1210 | 1200 | korrekt
83 | C45 | 38 | rechts | 1210 | 1200 | korrekt
84 | X20CrMoV12-1 | 42 | mittig | 1210 | 1200 | korrekt
85 | X20CrMoV12-1 | 38 | schräg | 1210 | 1200 | korrekt
86 | 16MnCr5 | 40 | mittig | 1210 | 1200 | korrekt
87 | X20CrMoV12-1 | 42 | rechts | 1210 | 1200 | korrekt
88 | 16MnCr5 | 38 | mittig | 1210 | 1200 | korrekt
89 | C45 | 38 | mittig | 1210 | 1200 | korrekt
90 | C45 | 42 | rechts | 1210 | 1200 | korrekt
91 | X20CrMoV12-1 | 40 | schräg | 1210 | 1200 | korrekt
92 | C45 | 40 | rechts | 1210 | 1200 | korrekt
93 | C45 | 40 | schräg | 1210 | 1200 | korrekt
94 | 16MnCr5 | 42 | rechts | 1210 | 1200 | korrekt
95 | X20CrMoV12-1 | 40 | rechts | 1210 | 1200 | korrekt
96 | C45 | 42 | schräg | 1210 | 1200 | korrekt
97 | C45 | 42 | mittig | 1210 | 1200 | korrekt
98 | 16MnCr5 | 42 | mittig | 1210 | 1200 | korrekt
99 | 16MnCr5 | 40 | schräg | 1210 | 1200 | korrekt
100 | C45 | 40 | mittig | 1210 | 1200 | korrekt
101 | 16MnCr5 | 40 | rechts | 1210 | 1200 | korrekt
102 | 16MnCr5 | 38 | schräg | 1210 | 1200 | korrekt
103 | 16MnCr5 | 42 | schräg | 1210 | 1200 | korrekt
104 | X20CrMoV12-1 | 42 | schräg | 1210 | 1200 | korrekt
105 | X20CrMoV12-1 | 38 | mittig | 1210 | 1200 | korrekt
106 | 16MnCr5 | 38 | rechts | 1210 | 1200 | korrekt
107 | X20CrMoV12-1 | 38 | rechts | 1210 | 1200 | korrekt
108 | C45 | 38 | schräg | 1210 | 1200 | korrekt
109 | C45 | 38 | mittig | 880 | 850 | falsch
110 | 16MnCr5 | 42 | schräg | 880 | 850 | falsch
111 | X20CrMoV12-1 | 42 | rechts | 880 | 850 | falsch
112 | C45 | 40 | rechts | 880 | 850 | falsch
113 | X20CrMoV12-1 | 40 | schräg | 880 | 850 | falsch
114 | C45 | 38 | schräg | 880 | 850 | falsch
115 | X20CrMoV12-1 | 40 | rechts | 880 | 850 | falsch
116 | X20CrMoV12-1 | 38 | rechts | 880 | 850 | falsch
117 | 16MnCr5 | 42 | rechts | 880 | 850 | falsch
118 | 16MnCr5 | 38 | rechts | 880 | 850 | falsch
119 | C45 | 40 | mittig | 880 | 850 | falsch
120 | X20CrMoV12-1 | 42 | schräg | 880 | 850 | falsch
121 | C45 | 42 | rechts | 880 | 850 | falsch
122 | X20CrMoV12-1 | 42 | mittig | 880 | 850 | falsch
123 | 16MnCr5 | 40 | schräg | 880 | 850 | falsch
124 | 16MnCr5 | 38 | mittig | 880 | 850 | falsch
125 | X20CrMoV12-1 | 38 | mittig | 880 | 850 | falsch
126 | C45 | 38 | rechts | 880 | 850 | falsch
127 | X20CrMoV12-1 | 38 | schräg | 880 | 850 | falsch
128 | C45 | 42 | mittig | 880 | 850 | falsch
129 | 16MnCr5 | 38 | schräg | 880 | 850 | falsch
130 | 16MnCr5 | 40 | mittig | 880 | 850 | falsch
131 | 16MnCr5 | 40 | rechts | 880 | 850 | falsch
132 | C45 | 40 | schräg | 880 | 850 | falsch
133 | 16MnCr5 | 42 | mittig | 880 | 850 | falsch
134 | X20CrMoV12-1 | 40 | mittig | 880 | 850 | falsch
135 | C45 | 42 | schräg | 880 | 850 | falsch
136 | X20CrMoV12-1 | 42 | mittig | 1210 | 850 | falsch
137 | C45 | 40 | rechts | 1210 | 850 | falsch
138 | 16MnCr5 | 42 | rechts | 1210 | 850 | falsch
139 | X20CrMoV12-1 | 40 | mittig | 1210 | 850 | falsch
140 | X20CrMoV12-1 | 40 | schräg | 1210 | 850 | falsch
141 | C45 | 40 | mittig | 1210 | 850 | falsch
142 | X20CrMoV12-1 | 38 | rechts | 1210 | 850 | falsch
143 | 16MnCr5 | 42 | schräg | 1210 | 850 | falsch
144 | C45 | 38 | mittig | 1210 | 850 | falsch
145 | 16MnCr5 | 40 | schräg | 1210 | 850 | falsch
146 | C45 | 42 | mittig | 1210 | 850 | falsch
147 | 16MnCr5 | 42 | mittig | 1210 | 850 | falsch
148 | C45 | 38 | schräg | 1210 | 850 | falsch
149 | C45 | 40 | schräg | 1210 | 850 | falsch
150 | X20CrMoV12-1 | 38 | mittig | 1210 | 850 | falsch
151 | 16MnCr5 | 38 | schräg | 1210 | 850 | falsch
152 | 16MnCr5 | 40 | rechts | 1210 | 850 | falsch
153 | C45 | 42 | schräg | 1210 | 850 | falsch
154 | C45 | 42 | rechts | 1210 | 850 | falsch
155 | 16MnCr5 | 38 | rechts | 1210 | 850 | falsch
156 | X20CrMoV12-1 | 40 | rechts | 1210 | 850 | falsch
157 | X20CrMoV12-1 | 42 | rechts | 1210 | 850 | falsch
158 | X20CrMoV12-1 | 42 | schräg | 1210 | 850 | falsch
159 | 16MnCr5 | 40 | mittig | 1210 | 850 | falsch
160 | C45 | 38 | rechts | 1210 | 850 | falsch
161 | X20CrMoV12-1 | 38 | schräg | 1210 | 850 | falsch
162 | 16MnCr5 | 38 | mittig | 1210 | 850 | falsch
163 | 16MnCr5 | 40 | schräg | 880 | 1200 | falsch
164 | 16MnCr5 | 40 | rechts | 880 | 1200 | falsch
165 | X20CrMoV12-1 | 38 | mittig | 880 | 1200 | falsch
166 | X20CrMoV12-1 | 38 | rechts | 880 | 1200 | falsch
167 | C45 | 40 | rechts | 880 | 1200 | falsch
168 | X20CrMoV12-1 | 38 | schräg | 880 | 1200 | falsch
169 | X20CrMoV12-1 | 40 | rechts | 880 | 1200 | falsch
170 | 16MnCr5 | 42 | mittig | 880 | 1200 | falsch
171 | X20CrMoV12-1 | 42 | mittig | 880 | 1200 | falsch
172 | 16MnCr5 | 38 | mittig | 880 | 1200 | falsch
173 | X20CrMoV12-1 | 42 | rechts | 880 | 1200 | falsch
174 | X20CrMoV12-1 | 42 | schräg | 880 | 1200 | falsch
175 | 16MnCr5 | 42 | rechts | 880 | 1200 | falsch
176 | X20CrMoV12-1 | 40 | schräg | 880 | 1200 | falsch
177 | X20CrMoV12-1 | 40 | mittig | 880 | 1200 | falsch
178 | C45 | 40 | mittig | 880 | 1200 | falsch
179 | 16MnCr5 | 42 | schräg | 880 | 1200 | falsch
180 | 16MnCr5 | 40 | mittig | 880 | 1200 | falsch
181 | 16MnCr5 | 38 | rechts | 880 | 1200 | falsch
182 | C45 | 38 | mittig | 880 | 1200 | falsch
183 | C45 | 42 | mittig | 880 | 1200 | falsch
184 | C45 | 38 | rechts | 880 | 1200 | falsch
185 | 16MnCr5 | 38 | schräg | 880 | 1200 | falsch
186 | C45 | 42 | rechts | 880 | 1200 | falsch
187 | C45 | 38 | schräg | 880 | 1200 | falsch
188 | C45 | 42 | schräg | 880 | 1200 | falsch
189 | C45 | 40 | schräg | 880 | 1200 | falsch
190 | X20CrMoV12-1 | 40 | mittig | 1210 | 1200 | falsch
191 | C45 | 38 | rechts | 1210 | 1200 | falsch
192 | X20CrMoV12-1 | 38 | mittig | 1210 | 1200 | falsch
193 | 16MnCr5 | 42 | schräg | 1210 | 1200 | falsch
194 | 16MnCr5 | 38 | mittig | 1210 | 1200 | falsch
195 | 16MnCr5 | 38 | schräg | 1210 | 1200 | falsch
196 | X20CrMoV12-1 | 38 | rechts | 1210 | 1200 | falsch
197 | X20CrMoV12-1 | 40 | rechts | 1210 | 1200 | falsch
198 | C45 | 40 | rechts | 1210 | 1200 | falsch
199 | C45 | 42 | rechts | 1210 | 1200 | falsch
200 | C45 | 38 | schräg | 1210 | 1200 | falsch
201 | 16MnCr5 | 42 | rechts | 1210 | 1200 | falsch
202 | 16MnCr5 | 40 | schräg | 1210 | 1200 | falsch
203 | 16MnCr5 | 40 | mittig | 1210 | 1200 | falsch
204 | 16MnCr5 | 42 | mittig | 1210 | 1200 | falsch
205 | C45 | 40 | mittig | 1210 | 1200 | falsch
206 | C45 | 38 | mittig | 1210 | 1200 | falsch
207 | X20CrMoV12-1 | 42 | schräg | 1210 | 1200 | falsch
208 | X20CrMoV12-1 | 42 | mittig | 1210 | 1200 | falsch
209 | C45 | 42 | mittig | 1210 | 1200 | falsch
210 | C45 | 42 | schräg | 1210 | 1200 | falsch
211 | X20CrMoV12-1 | 42 | rechts | 1210 | 1200 | falsch
212 | 16MnCr5 | 40 | rechts | 1210 | 1200 | falsch
213 | C45 | 40 | schräg | 1210 | 1200 | falsch
214 | 16MnCr5 | 38 | rechts | 1210 | 1200 | falsch
215 | X20CrMoV12-1 | 38 | schräg | 1210 | 1200 | falsch
216 | X20CrMoV12-1 | 40 | schräg | 1210 | 1200 | falsch
217 | 16MnCr5 | 42 | mittig | 880 | 850 | korrekt
218 | 16MnCr5 | 40 | rechts | 880 | 850 | korrekt
219 | 16MnCr5 | 42 | rechts | 880 | 850 | korrekt
220 | X20CrMoV12-1 | 40 | schräg | 880 | 850 | korrekt
221 | 16MnCr5 | 40 | schräg | 880 | 850 | korrekt
222 | C45 | 42 | schräg | 880 | 850 | korrekt
223 | C45 | 38 | rechts | 880 | 850 | korrekt
224 | C45 | 40 | mittig | 880 | 850 | korrekt
225 | 16MnCr5 | 38 | mittig | 880 | 850 | korrekt
226 | X20CrMoV12-1 | 40 | rechts | 880 | 850 | korrekt
227 | C45 | 40 | rechts | 880 | 850 | korrekt
228 | X20CrMoV12-1 | 40 | mittig | 880 | 850 | korrekt
229 | C45 | 38 | mittig | 880 | 850 | korrekt
230 | X20CrMoV12-1 | 38 | mittig | 880 | 850 | korrekt
231 | X20CrMoV12-1 | 42 | schräg | 880 | 850 | korrekt
232 | C45 | 42 | rechts | 880 | 850 | korrekt
233 | 16MnCr5 | 38 | schräg | 880 | 850 | korrekt
234 | 16MnCr5 | 40 | mittig | 880 | 850 | korrekt
235 | C45 | 38 | schräg | 880 | 850 | korrekt
236 | X20CrMoV12-1 | 42 | rechts | 880 | 850 | korrekt
237 | C45 | 40 | schräg | 880 | 850 | korrekt
238 | C45 | 42 | mittig | 880 | 850 | korrekt
239 | 16MnCr5 | 38 | rechts | 880 | 850 | korrekt
240 | 16MnCr5 | 42 | schräg | 880 | 850 | korrekt
241 | X20CrMoV12-1 | 42 | mittig | 880 | 850 | korrekt
242 | X20CrMoV12-1 | 38 | schräg | 880 | 850 | korrekt
243 | X20CrMoV12-1 | 38 | rechts | 880 | 850 | korrekt
244 | X20CrMoV12-1 | 38 | mittig | 1210 | 850 | korrekt
245 | 16MnCr5 | 42 | schräg | 1210 | 850 | korrekt
246 | 16MnCr5 | 38 | schräg | 1210 | 850 | korrekt
247 | C45 | 38 | schräg | 1210 | 850 | korrekt
248 | X20CrMoV12-1 | 40 | schräg | 1210 | 850 | korrekt
249 | C45 | 40 | mittig | 1210 | 850 | korrekt
250 | X20CrMoV12-1 | 38 | rechts | 1210 | 850 | korrekt
251 | 16MnCr5 | 42 | mittig | 1210 | 850 | korrekt
252 | C45 | 42 | schräg | 1210 | 850 | korrekt
253 | C45 | 42 | mittig | 1210 | 850 | korrekt
254 | 16MnCr5 | 40 | mittig | 1210 | 850 | korrekt
255 | 16MnCr5 | 38 | rechts | 1210 | 850 | korrekt
256 | C45 | 38 | mittig | 1210 | 850 | korrekt
257 | X20CrMoV12-1 | 40 | mittig | 1210 | 850 | korrekt
258 | 16MnCr5 | 38 | mittig | 1210 | 850 | korrekt
259 | C45 | 38 | rechts | 1210 | 850 | korrekt
260 | 16MnCr5 | 40 | schräg | 1210 | 850 | korrekt
261 | X20CrMoV12-1 | 42 | schräg | 1210 | 850 | korrekt
262 | X20CrMoV12-1 | 42 | mittig | 1210 | 850 | korrekt
263 | C45 | 40 | rechts | 1210 | 850 | korrekt
264 | C45 | 42 | rechts | 1210 | 850 | korrekt
265 | 16MnCr5 | 40 | rechts | 1210 | 850 | korrekt
266 | C45 | 40 | schräg | 1210 | 850 | korrekt
267 | X20CrMoV12-1 | 40 | rechts | 1210 | 850 | korrekt
268 | X20CrMoV12-1 | 42 | rechts | 1210 | 850 | korrekt
269 | X20CrMoV12-1 | 38 | schräg | 1210 | 850 | korrekt
270 | 16MnCr5 | 42 | rechts | 1210 | 850 | korrekt
271 | X20CrMoV12-1 | 38 | schräg | 880 | 1200 | korrekt
272 | C45 | 40 | rechts | 880 | 1200 | korrekt
273 | 16MnCr5 | 40 | rechts | 880 | 1200 | korrekt
274 | C45 | 42 | rechts | 880 | 1200 | korrekt
275 | C45 | 38 | rechts | 880 | 1200 | korrekt
276 | 16MnCr5 | 42 | rechts | 880 | 1200 | korrekt
277 | X20CrMoV12-1 | 38 | mittig | 880 | 1200 | korrekt
278 | C45 | 42 | mittig | 880 | 1200 | korrekt
279 | 16MnCr5 | 38 | mittig | 880 | 1200 | korrekt
280 | 16MnCr5 | 38 | rechts | 880 | 1200 | korrekt
281 | 16MnCr5 | 40 | schräg | 880 | 1200 | korrekt
282 | C45 | 40 | schräg | 880 | 1200 | korrekt
283 | X20CrMoV12-1 | 40 | rechts | 880 | 1200 | korrekt
284 | X20CrMoV12-1 | 40 | schräg | 880 | 1200 | korrekt
285 | C45 | 40 | mittig | 880 | 1200 | korrekt
286 | X20CrMoV12-1 | 42 | mittig | 880 | 1200 | korrekt
287 | X20CrMoV12-1 | 42 | schräg | 880 | 1200 | korrekt
288 | X20CrMoV12-1 | 40 | mittig | 880 | 1200 | korrekt
289 | C45 | 38 | schräg | 880 | 1200 | korrekt
290 | X20CrMoV12-1 | 42 | rechts | 880 | 1200 | korrekt
291 | X20CrMoV12-1 | 38 | rechts | 880 | 1200 | korrekt
292 | 16MnCr5 | 42 | schräg | 880 | 1200 | korrekt
293 | 16MnCr5 | 40 | mittig | 880 | 1200 | korrekt
294 | C45 | 42 | schräg | 880 | 1200 | korrekt
295 | C45 | 38 | mittig | 880 | 1200 | korrekt
296 | 16MnCr5 | 42 | mittig | 880 | 1200 | korrekt
297 | 16MnCr5 | 38 | schräg | 880 | 1200 | korrekt
298 | X20CrMoV12-1 | 38 | mittig | 1210 | 1200 | korrekt
299 | X20CrMoV12-1 | 42 | schräg | 1210 | 1200 | korrekt
300 | 16MnCr5 | 38 | mittig | 1210 | 1200 | korrekt
301 | C45 | 40 | mittig | 1210 | 1200 | korrekt
302 | C45 | 38 | mittig | 1210 | 1200 | korrekt
303 | C45 | 42 | schräg | 1210 | 1200 | korrekt
304 | C45 | 42 | rechts | 1210 | 1200 | korrekt
305 | C45 | 38 | schräg | 1210 | 1200 | korrekt
306 | X20CrMoV12-1 | 42 | rechts | 1210 | 1200 | korrekt
307 | X20CrMoV12-1 | 40 | rechts | 1210 | 1200 | korrekt
308 | 16MnCr5 | 38 | rechts | 1210 | 1200 | korrekt
309 | C45 | 40 | schräg | 1210 | 1200 | korrekt
310 | C45 | 40 | rechts | 1210 | 1200 | korrekt
311 | C45 | 42 | mittig | 1210 | 1200 | korrekt
312 | 16MnCr5 | 42 | schräg | 1210 | 1200 | korrekt
313 | X20CrMoV12-1 | 40 | mittig | 1210 | 1200 | korrekt
314 | 16MnCr5 | 40 | mittig | 1210 | 1200 | korrekt
315 | X20CrMoV12-1 | 38 | schräg | 1210 | 1200 | korrekt
316 | 16MnCr5 | 40 | schräg | 1210 | 1200 | korrekt
317 | 16MnCr5 | 42 | rechts | 1210 | 1200 | korrekt
318 | X20CrMoV12-1 | 38 | rechts | 1210 | 1200 | korrekt
319 | X20CrMoV12-1 | 40 | schräg | 1210 | 1200 | korrekt
320 | 16MnCr5 | 40 | rechts | 1210 | 1200 | korrekt
321 | C45 | 38 | rechts | 1210 | 1200 | korrekt
322 | X20CrMoV12-1 | 42 | mittig | 1210 | 1200 | korrekt
323 | 16MnCr5 | 38 | schräg | 1210 | 1200 | korrekt
324 | 16MnCr5 | 42 | mittig | 1210 | 1200 | korrekt
325 | 16MnCr5 | 38 | mittig | 880 | 850 | falsch
326 | C45 | 42 | rechts | 880 | 850 | falsch
327 | C45 | 38 | schräg | 880 | 850 | falsch
328 | X20CrMoV12-1 | 42 | rechts | 880 | 850 | falsch
329 | X20CrMoV12-1 | 42 | mittig | 880 | 850 | falsch
330 | C45 | 40 | rechts | 880 | 850 | falsch
331 | C45 | 40 | schräg | 880 | 850 | falsch
332 | C45 | 38 | rechts | 880 | 850 | falsch
333 | 16MnCr5 | 42 | rechts | 880 | 850 | falsch
334 | X20CrMoV12-1 | 42 | schräg | 880 | 850 | falsch
335 | C45 | 40 | mittig | 880 | 850 | falsch
336 | 16MnCr5 | 42 | mittig | 880 | 850 | falsch
337 | X20CrMoV12-1 | 40 | schräg | 880 | 850 | falsch
338 | X20CrMoV12-1 | 40 | rechts | 880 | 850 | falsch
339 | X20CrMoV12-1 | 40 | mittig | 880 | 850 | falsch
340 | 16MnCr5 | 38 | rechts | 880 | 850 | falsch
341 | 16MnCr5 | 40 | mittig | 880 | 850 | falsch
342 | X20CrMoV12-1 | 38 | rechts | 880 | 850 | falsch
343 | C45 | 42 | schräg | 880 | 850 | falsch
344 | C45 | 38 | mittig | 880 | 850 | falsch
345 | X20CrMoV12-1 | 38 | schräg | 880 | 850 | falsch
346 | 16MnCr5 | 42 | schräg | 880 | 850 | falsch
347 | 16MnCr5 | 38 | schräg | 880 | 850 | falsch
348 | X20CrMoV12-1 | 38 | mittig | 880 | 850 | falsch
349 | 16MnCr5 | 40 | rechts | 880 | 850 | falsch
350 | C45 | 42 | mittig | 880 | 850 | falsch
351 | 16MnCr5 | 40 | schräg | 880 | 850 | falsch
352 | 16MnCr5 | 38 | rechts | 1210 | 850 | falsch
353 | C45 | 42 | rechts | 1210 | 850 | falsch
354 | X20CrMoV12-1 | 40 | schräg | 1210 | 850 | falsch
355 | X20CrMoV12-1 | 42 | schräg | 1210 | 850 | falsch
356 | X20CrMoV12-1 | 38 | mittig | 1210 | 850 | falsch
357 | 16MnCr5 | 42 | schräg | 1210 | 850 | falsch
358 | C45 | 40 | rechts | 1210 | 850 | falsch
359 | X20CrMoV12-1 | 40 | rechts | 1210 | 850 | falsch
360 | 16MnCr5 | 38 | schräg | 1210 | 850 | falsch
361 | 16MnCr5 | 42 | mittig | 1210 | 850 | falsch
362 | X20CrMoV12-1 | 40 | mittig | 1210 | 850 | falsch
363 | X20CrMoV12-1 | 42 | rechts | 1210 | 850 | falsch
364 | C45 | 42 | mittig | 1210 | 850 | falsch
365 | X20CrMoV12-1 | 42 | mittig | 1210 | 850 | falsch
366 | 16MnCr5 | 42 | rechts | 1210 | 850 | falsch
367 | X20CrMoV12-1 | 38 | rechts | 1210 | 850 | falsch
368 | 16MnCr5 | 38 | mittig | 1210 | 850 | falsch
369 | C45 | 38 | schräg | 1210 | 850 | falsch
370 | X20CrMoV12-1 | 38 | schräg | 1210 | 850 | falsch
371 | C45 | 42 | schräg | 1210 | 850 | falsch
372 | 16MnCr5 | 40 | schräg | 1210 | 850 | falsch
373 | 16MnCr5 | 40 | mittig | 1210 | 850 | falsch
374 | C45 | 38 | mittig | 1210 | 850 | falsch
375 | 16MnCr5 | 40 | rechts | 1210 | 850 | falsch
376 | C45 | 38 | rechts | 1210 | 850 | falsch
377 | C45 | 40 | schräg | 1210 | 850 | falsch
378 | C45 | 40 | mittig | 1210 | 850 | falsch
379 | 16MnCr5 | 40 | mittig | 880 | 1200 | falsch
380 | 16MnCr5 | 40 | schräg | 880 | 1200 | falsch
381 | 16MnCr5 | 38 | schräg | 880 | 1200 | falsch
382 | X20CrMoV12-1 | 38 | rechts | 880 | 1200 | falsch
383 | C45 | 38 | mittig | 880 | 1200 | falsch
384 | 16MnCr5 | 42 | mittig | 880 | 1200 | falsch
385 | 16MnCr5 | 42 | schräg | 880 | 1200 | falsch
386 | C45 | 40 | schräg | 880 | 1200 | falsch
387 | X20CrMoV12-1 | 42 | schräg | 880 | 1200 | falsch
388 | C45 | 42 | mittig | 880 | 1200 | falsch
389 | 16MnCr5 | 38 | mittig | 880 | 1200 | falsch
390 | X20CrMoV12-1 | 42 | mittig | 880 | 1200 | falsch
391 | X20CrMoV12-1 | 40 | rechts | 880 | 1200 | falsch
392 | X20CrMoV12-1 | 40 | mittig | 880 | 1200 | falsch
393 | X20CrMoV12-1 | 38 | mittig | 880 | 1200 | falsch
394 | C45 | 42 | rechts | 880 | 1200 | falsch
395 | X20CrMoV12-1 | 40 | schräg | 880 | 1200 | falsch
396 | C45 | 38 | schräg | 880 | 1200 | falsch
397 | 16MnCr5 | 40 | rechts | 880 | 1200 | falsch
398 | X20CrMoV12-1 | 38 | schräg | 880 | 1200 | falsch
399 | C45 | 40 | rechts | 880 | 1200 | falsch
400 | 16MnCr5 | 42 | rechts | 880 | 1200 | falsch
401 | X20CrMoV12-1 | 42 | rechts | 880 | 1200 | falsch
402 | C45 | 40 | mittig | 880 | 1200 | falsch
403 | C45 | 42 | schräg | 880 | 1200 | falsch
404 | 16MnCr5 | 38 | rechts | 880 | 1200 | falsch
405 | C45 | 38 | rechts | 880 | 1200 | falsch
406 | 16MnCr5 | 40 | schräg | 1210 | 1200 | falsch
407 | 16MnCr5 | 42 | rechts | 1210 | 1200 | falsch
408 | C45 | 42 | mittig | 1210 | 1200 | falsch
409 | X20CrMoV12-1 | 42 | schräg | 1210 | 1200 | falsch
410 | X20CrMoV12-1 | 42 | rechts | 1210 | 1200 | falsch
411 | C45 | 40 | rechts | 1210 | 1200 | falsch
412 | C45 | 40 | schräg | 1210 | 1200 | falsch
413 | X20CrMoV12-1 | 38 | mittig | 1210 | 1200 | falsch
414 | C45 | 42 | rechts | 1210 | 1200 | falsch
415 | C45 | 38 | rechts | 1210 | 1200 | falsch
416 | 16MnCr5 | 38 | mittig | 1210 | 1200 | falsch
417 | 16MnCr5 | 42 | mittig | 1210 | 1200 | falsch
418 | C45 | 38 | mittig | 1210 | 1200 | falsch
419 | C45 | 38 | schräg | 1210 | 1200 | falsch
420 | X20CrMoV12-1 | 40 | mittig | 1210 | 1200 | falsch
421 | X20CrMoV12-1 | 40 | schräg | 1210 | 1200 | falsch
422 | X20CrMoV12-1 | 38 | rechts | 1210 | 1200 | falsch
423 | 16MnCr5 | 38 | rechts | 1210 | 1200 | falsch
424 | C45 | 40 | mittig | 1210 | 1200 | falsch
425 | 16MnCr5 | 40 | rechts | 1210 | 1200 | falsch
426 | 16MnCr5 | 42 | schräg | 1210 | 1200 | falsch
427 | X20CrMoV12-1 | 40 | rechts | 1210 | 1200 | falsch
428 | 16MnCr5 | 40 | mittig | 1210 | 1200 | falsch
429 | C45 | 42 | schräg | 1210 | 1200 | falsch
430 | X20CrMoV12-1 | 42 | mittig | 1210 | 1200 | falsch
431 | 16MnCr5 | 38 | schräg | 1210 | 1200 | falsch
432 | X20CrMoV12-1 | 38 | schräg | 1210 | 1200 | falsch
433 | C45 | 42 | rechts | 880 | 850 | korrekt
434 | C45 | 40 | schräg | 880 | 850 | korrekt
435 | 16MnCr5 | 42 | rechts | 880 | 850 | korrekt
436 | C45 | 42 | schräg | 880 | 850 | korrekt
437 | 16MnCr5 | 42 | mittig | 880 | 850 | korrekt
438 | 16MnCr5 | 40 | rechts | 880 | 850 | korrekt
439 | 16MnCr5 | 40 | schräg | 880 | 850 | korrekt
440 | X20CrMoV12-1 | 38 | mittig | 880 | 850 | korrekt
441 | C45 | 38 | schräg | 880 | 850 | korrekt
442 | X20CrMoV12-1 | 42 | schräg | 880 | 850 | korrekt
443 | C45 | 38 | rechts | 880 | 850 | korrekt
444 | X20CrMoV12-1 | 42 | mittig | 880 | 850 | korrekt
445 | C45 | 42 | mittig | 880 | 850 | korrekt
446 | 16MnCr5 | 40 | mittig | 880 | 850 | korrekt
447 | X20CrMoV12-1 | 38 | schräg | 880 | 850 | korrekt
448 | X20CrMoV12-1 | 42 | rechts | 880 | 850 | korrekt
449 | X20CrMoV12-1 | 38 | rechts | 880 | 850 | korrekt
450 | C45 | 40 | mittig | 880 | 850 | korrekt
451 | X20CrMoV12-1 | 40 | rechts | 880 | 850 | korrekt
452 | X20CrMoV12-1 | 40 | schräg | 880 | 850 | korrekt
453 | 16MnCr5 | 38 | mittig | 880 | 850 | korrekt
454 | X20CrMoV12-1 | 40 | mittig | 880 | 850 | korrekt
455 | C45 | 40 | rechts | 880 | 850 | korrekt
456 | 16MnCr5 | 38 | schräg | 880 | 850 | korrekt
457 | 16MnCr5 | 38 | rechts | 880 | 850 | korrekt
458 | 16MnCr5 | 42 | schräg | 880 | 850 | korrekt
459 | C45 | 38 | mittig | 880 | 850 | korrekt
460 | 16MnCr5 | 38 | schräg | 1210 | 850 | korrekt
461 | X20CrMoV12-1 | 40 | mittig | 1210 | 850 | korrekt
462 | 16MnCr5 | 42 | mittig | 1210 | 850 | korrekt
463 | C45 | 40 | rechts | 1210 | 850 | korrekt
464 | C45 | 42 | rechts | 1210 | 850 | korrekt
465 | C45 | 38 | schräg | 1210 | 850 | korrekt
466 | C45 | 42 | schräg | 1210 | 850 | korrekt
467 | X20CrMoV12-1 | 42 | schräg | 1210 | 850 | korrekt
468 | 16MnCr5 | 42 | schräg | 1210 | 850 | korrekt
469 | 16MnCr5 | 38 | rechts | 1210 | 850 | korrekt
470 | X20CrMoV12-1 | 38 | schräg | 1210 | 850 | korrekt
471 | X20CrMoV12-1 | 38 | rechts | 1210 | 850 | korrekt
472 | C45 | 42 | mittig | 1210 | 850 | korrekt
473 | C45 | 38 | rechts | 1210 | 850 | korrekt
474 | 16MnCr5 | 40 | schräg | 1210 | 850 | korrekt
475 | 16MnCr5 | 38 | mittig | 1210 | 850 | korrekt
476 | C45 | 40 | schräg | 1210 | 850 | korrekt
477 | 16MnCr5 | 40 | mittig | 1210 | 850 | korrekt
478 | 16MnCr5 | 42 | rechts | 1210 | 850 | korrekt
479 | X20CrMoV12-1 | 42 | rechts | 1210 | 850 | korrekt
480 | X20CrMoV12-1 | 42 | mittig | 1210 | 850 | korrekt
481 | 16MnCr5 | 40 | rechts | 1210 | 850 | korrekt
482 | X20CrMoV12-1 | 38 | mittig | 1210 | 850 | korrekt
483 | C45 | 38 | mittig | 1210 | 850 | korrekt
484 | C45 | 40 | mittig | 1210 | 850 | korrekt
485 | X20CrMoV12-1 | 40 | rechts | 1210 | 850 | korrekt
486 | X20CrMoV12-1 | 40 | schräg | 1210 | 850 | korrekt
487 | 16MnCr5 | 42 | schräg | 880 | 1200 | korrekt
488 | X20CrMoV12-1 | 38 | mittig | 880 | 1200 | korrekt
489 | X20CrMoV12-1 | 42 | rechts | 880 | 1200 | korrekt
490 | C45 | 42 | schräg | 880 | 1200 | korrekt
491 | X20CrMoV12-1 | 40 | rechts | 880 | 1200 | korrekt
492 | C45 | 38 | mittig | 880 | 1200 | korrekt
493 | C45 | 40 | schräg | 880 | 1200 | korrekt
494 | C45 | 42 | mittig | 880 | 1200 | korrekt
495 | X20CrMoV12-1 | 40 | mittig | 880 | 1200 | korrekt
496 | X20CrMoV12-1 | 38 | rechts | 880 | 1200 | korrekt
497 | X20CrMoV12-1 | 40 | schräg | 880 | 1200 | korrekt
498 | C45 | 38 | schräg | 880 | 1200 | korrekt
499 | 16MnCr5 | 38 | schräg | 880 | 1200 | korrekt
500 | C45 | 42 | rechts | 880 | 1200 | korrekt
501 | X20CrMoV12-1 | 42 | mittig | 880 | 1200 | korrekt
502 | 16MnCr5 | 40 | schräg | 880 | 1200 | korrekt
503 | X20CrMoV12-1 | 42 | schräg | 880 | 1200 | korrekt
504 | 16MnCr5 | 40 | rechts | 880 | 1200 | korrekt
505 | 16MnCr5 | 38 | mittig | 880 | 1200 | korrekt
506 | 16MnCr5 | 38 | rechts | 880 | 1200 | korrekt
507 | C45 | 40 | rechts | 880 | 1200 | korrekt
508 | 16MnCr5 | 42 | rechts | 880 | 1200 | korrekt
509 | C45 | 38 | rechts | 880 | 1200 | korrekt
510 | 16MnCr5 | 40 | mittig | 880 | 1200 | korrekt
511 | C45 | 40 | mittig | 880 | 1200 | korrekt
512 | 16MnCr5 | 42 | mittig | 880 | 1200 | korrekt
513 | X20CrMoV12-1 | 38 | schräg | 880 | 1200 | korrekt
514 | 16MnCr5 | 38 | schräg | 1210 | 1200 | korrekt
515 | X20CrMoV12-1 | 42 | schräg | 1210 | 1200 | korrekt
516 | 16MnCr5 | 42 | rechts | 1210 | 1200 | korrekt
517 | C45 | 42 | rechts | 1210 | 1200 | korrekt
518 | 16MnCr5 | 40 | rechts | 1210 | 1200 | korrekt
519 | C45 | 40 | schräg | 1210 | 1200 | korrekt
520 | X20CrMoV12-1 | 40 | mittig | 1210 | 1200 | korrekt
521 | C45 | 38 | mittig | 1210 | 1200 | korrekt
522 | C45 | 38 | schräg | 1210 | 1200 | korrekt
523 | C45 | 40 | mittig | 1210 | 1200 | korrekt
524 | 16MnCr5 | 42 | schräg | 1210 | 1200 | korrekt
525 | C45 | 42 | mittig | 1210 | 1200 | korrekt
526 | X20CrMoV12-1 | 40 | schräg | 1210 | 1200 | korrekt
527 | X20CrMoV12-1 | 42 | rechts | 1210 | 1200 | korrekt
528 | X20CrMoV12-1 | 40 | rechts | 1210 | 1200 | korrekt
529 | C45 | 40 | rechts | 1210 | 1200 | korrekt
530 | 16MnCr5 | 38 | rechts | 1210 | 1200 | korrekt
531 | 16MnCr5 | 40 | mittig | 1210 | 1200 | korrekt
532 | X20CrMoV12-1 | 38 | rechts | 1210 | 1200 | korrekt
533 | C45 | 38 | rechts | 1210 | 1200 | korrekt
534 | C45 | 42 | schräg | 1210 | 1200 | korrekt
535 | 16MnCr5 | 42 | mittig | 1210 | 1200 | korrekt
536 | X20CrMoV12-1 | 38 | mittig | 1210 | 1200 | korrekt
537 | 16MnCr5 | 38 | mittig | 1210 | 1200 | korrekt
538 | X20CrMoV12-1 | 38 | schräg | 1210 | 1200 | korrekt
539 | 16MnCr5 | 40 | schräg | 1210 | 1200 | korrekt
540 | X20CrMoV12-1 | 42 | mittig | 1210 | 1200 | korrekt
541 | X20CrMoV12-1 | 40 | schräg | 880 | 850 | falsch
542 | X20CrMoV12-1 | 42 | rechts | 880 | 850 | falsch
543 | 16MnCr5 | 42 | schräg | 880 | 850 | falsch
544 | C45 | 42 | schräg | 880 | 850 | falsch
545 | X20CrMoV12-1 | 38 | schräg | 880 | 850 | falsch
546 | 16MnCr5 | 38 | rechts | 880 | 850 | falsch
547 | X20CrMoV12-1 | 40 | rechts | 880 | 850 | falsch
548 | 16MnCr5 | 38 | schräg | 880 | 850 | falsch
549 | X20CrMoV12-1 | 42 | mittig | 880 | 850 | falsch
550 | C45 | 42 | mittig | 880 | 850 | falsch
551 | C45 | 38 | mittig | 880 | 850 | falsch
552 | C45 | 42 | rechts | 880 | 850 | falsch
553 | 16MnCr5 | 40 | rechts | 880 | 850 | falsch
554 | X20CrMoV12-1 | 38 | rechts | 880 | 850 | falsch
555 | 16MnCr5 | 38 | mittig | 880 | 850 | falsch
556 | C45 | 40 | mittig | 880 | 850 | falsch
557 | 16MnCr5 | 42 | mittig | 880 | 850 | falsch
558 | 16MnCr5 | 40 | schräg | 880 | 850 | falsch
559 | 16MnCr5 | 42 | rechts | 880 | 850 | falsch
560 | C45 | 40 | rechts | 880 | 850 | falsch
561 | 16MnCr5 | 40 | mittig | 880 | 850 | falsch
562 | X20CrMoV12-1 | 42 | schräg | 880 | 850 | falsch
563 | X20CrMoV12-1 | 38 | mittig | 880 | 850 | falsch
564 | C45 | 40 | schräg | 880 | 850 | falsch
565 | X20CrMoV12-1 | 40 | mittig | 880 | 850 | falsch
566 | C45 | 38 | schräg | 880 | 850 | falsch
567 | C45 | 38 | rechts | 880 | 850 | falsch
568 | C45 | 40 | rechts | 1210 | 850 | falsch
569 | C45 | 38 | mittig | 1210 | 850 | falsch
570 | C45 | 42 | mittig | 1210 | 850 | falsch
571 | 16MnCr5 | 38 | rechts | 1210 | 850 | falsch
572 | 16MnCr5 | 40 | schräg | 1210 | 850 | falsch
573 | C45 | 42 | rechts | 1210 | 850 | falsch
574 | C45 | 40 | schräg | 1210 | 850 | falsch
575 | 16MnCr5 | 42 | mittig | 1210 | 850 | falsch
576 | 16MnCr5 | 40 | rechts | 1210 | 850 | falsch
577 | C45 | 42 | schräg | 1210 | 850 | falsch
578 | 16MnCr5 | 42 | schräg | 1210 | 850 | falsch
579 | 16MnCr5 | 38 | mittig | 1210 | 850 | falsch
580 | C45 | 38 | rechts | 1210 | 850 | falsch
581 | X20CrMoV12-1 | 38 | rechts | 1210 | 850 | falsch
582 | X20CrMoV12-1 | 42 | rechts | 1210 | 850 | falsch
583 | 16MnCr5 | 38 | schräg | 1210 | 850 | falsch
584 | X20CrMoV12-1 | 38 | mittig | 1210 | 850 | falsch
585 | X20CrMoV12-1 | 40 | rechts | 1210 | 850 | falsch
586 | C45 | 38 | schräg | 1210 | 850 | falsch
587 | X20CrMoV12-1 | 42 | schräg | 1210 | 850 | falsch
588 | X20CrMoV12-1 | 40 | schräg | 1210 | 850 | falsch
589 | 16MnCr5 | 40 | mittig | 1210 | 850 | falsch
590 | X20CrMoV12-1 | 38 | schräg | 1210 | 850 | falsch
591 | 16MnCr5 | 42 | rechts | 1210 | 850 | falsch
592 | X20CrMoV12-1 | 42 | mittig | 1210 | 850 | falsch
593 | C45 | 40 | mittig | 1210 | 850 | falsch
594 | X20CrMoV12-1 | 40 | mittig | 1210 | 850 | falsch
595 | C45 | 40 | mittig | 880 | 1200 | falsch
596 | 16MnCr5 | 42 | rechts | 880 | 1200 | falsch
597 | C45 | 38 | mittig | 880 | 1200 | falsch
598 | X20CrMoV12-1 | 40 | mittig | 880 | 1200 | falsch
599 | 16MnCr5 | 40 | rechts | 880 | 1200 | falsch
600 | X20CrMoV12-1 | 42 | mittig | 880 | 1200 | falsch
601 | 16MnCr5 | 38 | mittig | 880 | 1200 | falsch
602 | C45 | 38 | rechts | 880 | 1200 | falsch
603 | 16MnCr5 | 38 | schräg | 880 | 1200 | falsch
604 | C45 | 40 | rechts | 880 | 1200 | falsch
605 | X20CrMoV12-1 | 38 | rechts | 880 | 1200 | falsch
606 | C45 | 38 | schräg | 880 | 1200 | falsch
607 | 16MnCr5 | 40 | schräg | 880 | 1200 | falsch
608 | C45 | 40 | schräg | 880 | 1200 | falsch
609 | X20CrMoV12-1 | 38 | mittig | 880 | 1200 | falsch
610 | 16MnCr5 | 40 | mittig | 880 | 1200 | falsch
611 | 16MnCr5 | 42 | mittig | 880 | 1200 | falsch
612 | 16MnCr5 | 38 | rechts | 880 | 1200 | falsch
613 | X20CrMoV12-1 | 40 | schräg | 880 | 1200 | falsch
614 | C45 | 42 | schräg | 880 | 1200 | falsch
615 | X20CrMoV12-1 | 42 | rechts | 880 | 1200 | falsch
616 | 16MnCr5 | 42 | schräg | 880 | 1200 | falsch
617 | C45 | 42 | mittig | 880 | 1200 | falsch
618 | X20CrMoV12-1 | 38 | schräg | 880 | 1200 | falsch
619 | X20CrMoV12-1 | 40 | rechts | 880 | 1200 | falsch
620 | X20CrMoV12-1 | 42 | schräg | 880 | 1200 | falsch
621 | C45 | 42 | rechts | 880 | 1200 | falsch
622 | 16MnCr5 | 38 | schräg | 1210 | 1200 | falsch
623 | C45 | 40 | schräg | 1210 | 1200 | falsch
624 | 16MnCr5 | 40 | rechts | 1210 | 1200 | falsch
625 | X20CrMoV12-1 | 40 | schräg | 1210 | 1200 | falsch
626 | C45 | 38 | rechts | 1210 | 1200 | falsch
627 | X20CrMoV12-1 | 38 | schräg | 1210 | 1200 | falsch
628 | 16MnCr5 | 42 | rechts | 1210 | 1200 | falsch
629 | X20CrMoV12-1 | 38 | rechts | 1210 | 1200 | falsch
630 | X20CrMoV12-1 | 40 | mittig | 1210 | 1200 | falsch
631 | C45 | 42 | schräg | 1210 | 1200 | falsch
632 | X20CrMoV12-1 | 42 | schräg | 1210 | 1200 | falsch
633 | 16MnCr5 | 38 | mittig | 1210 | 1200 | falsch
634 | C45 | 40 | rechts | 1210 | 1200 | falsch
635 | C45 | 40 | mittig | 1210 | 1200 | falsch
636 | X20CrMoV12-1 | 40 | rechts | 1210 | 1200 | falsch
637 | 16MnCr5 | 40 | mittig | 1210 | 1200 | falsch
638 | X20CrMoV12-1 | 38 | mittig | 1210 | 1200 | falsch
639 | 16MnCr5 | 40 | schräg | 1210 | 1200 | falsch
640 | C45 | 38 | mittig | 1210 | 1200 | falsch
641 | 16MnCr5 | 42 | schräg | 1210 | 1200 | falsch
642 | C45 | 42 | rechts | 1210 | 1200 | falsch
643 | C45 | 38 | schräg | 1210 | 1200 | falsch
644 | X20CrMoV12-1 | 42 | rechts | 1210 | 1200 | falsch
645 | X20CrMoV12-1 | 42 | mittig | 1210 | 1200 | falsch
646 | 16MnCr5 | 42 | mittig | 1210 | 1200 | falsch
647 | 16MnCr5 | 38 | rechts | 1210 | 1200 | falsch
648 | C45 | 42 | mittig | 1210 | 1200 | falsch